{"text_format":"3","workbook":"xls","n_sheets":1,"sheets":["Sheet1"],"not_rendered":{"external_links":1,"defined_names":2},"read":"whole","date_system":"1900","formulas":"cached_only"}

{"sheet":"Sheet1","index":0,"n_rows":97,"n_cols":9,"rows_kept":97,"merged":[[0,0,0,7],[1,0,1,8],[96,1,96,8]],"flags":["formulas_cached_only"]}
["附件1"]
["2022年电线电缆产品质量国家监督抽查不合格产品及企业名单"]
["序号","标称生产单位","标称生产单位所在地","产品名称","规格型号","生产日期/批号","主要不合格项目","承检机构","备注"]
[1,"北京市重型电缆厂","北京市","铜芯交联聚乙烯绝缘钢带铠装聚氯乙烯护套电力电缆（交联聚乙烯绝缘钢带铠装聚氯乙烯护套电力电缆）","YJV22-0.6/1 5×25","2021年12月31日","绝缘热延伸,绝缘热收缩","初检机构：河南省产品质量监督检验院\n复检机构：江苏省产品质量监督检验研究院","复检仍不合格"]
[2,"北京昆仑兴业电线电缆有限公司","北京市","聚氯乙烯绝缘电缆电线（一般用途单芯硬导体无护套电缆）","BV 450/750V 1×2.5(60227 IEC 01(BV) 450/750V 1×2.5)","2022年9月","导体电阻*","山东省产品质量检验研究院"]
[3,"河北仟荣线缆有限公司","河北省","电力电缆（聚氯乙烯绝缘聚氯乙烯护套电力电缆）","VLV-0.6/1 4×35+1×16","2022.06.28","绝缘平均厚度,绝缘最薄处厚度*","成都产品质量检验研究院有限责任公司"]
[4,"通塑线缆有限公司","河北省","铝芯交联聚乙烯绝缘聚氯乙烯护套阻燃C类电力电缆(交联聚乙烯绝缘聚氯乙烯护套阻燃C类电力电缆)","ZC-YJLV-0.6/1 1×150","2022年5月14日/2022.05.14.001","成束阻燃性能*","成都产品质量检验研究院有限责任公司"]
[5,"河北晨希线缆有限公司","河北省","电力电缆（交联聚乙烯绝缘聚氯乙烯护套电力电缆）","YJLV-0.6/1 3×35+1×16","2022.6.1","绝缘热延伸","初检机构：成都产品质量检验研究院有限责任公司\n复检机构：山东省产品质量检验研究院","复检仍不合格"]
[6,"永腾线缆有限公司","河北省","铝芯聚乙烯绝缘聚氯乙烯护套电力电缆（交联聚乙烯绝缘聚氯乙烯护套电力电缆）","YJLV-0.6/1 3×35","2022年8月5日","绝缘热延伸","成都产品质量检验研究院有限责任公司"]
[7,"河北长豪线缆有限公司","河北省","电力电缆（交联聚乙烯绝缘聚氯乙烯护套电力电缆）","YJLV-0.6/1 1×35","2022年3月15日","绝缘热收缩","初检机构：成都产品质量检验研究院有限责任公司\n复检机构：山东省产品质量检验研究院","复检仍不合格"]
[8,"河北十方线缆有限公司","河北省","交联聚乙烯绝缘钢带铠装聚氯乙烯护套电力电缆","YJLV22-0.6/1 4×35","2022年08月20日","绝缘热收缩","成都产品质量检验研究院有限责任公司"]
[9,"衡水瑞安电缆有限公司","河北省","聚氯乙烯绝缘无护套电线电缆（一般用途单芯硬导体无护套电缆）","60227 IEC 01（BV）450/750V 1×2.5","2021年07月16日","导体电阻*","成都产品质量检验研究院有限责任公司"]
[10,"河北力凯线缆有限公司","河北省","塑铜线(普通聚氯乙烯护套软线)","60227 IEC 53(RVV) 300/500V 3×1.5","2022年06月02日","护套最薄处厚度","武汉产品质量监督检验所(国家电线电缆产品质量检验检测中心（武汉）)"]
[11,"永进电缆集团有限公司","河北省","交联聚乙烯绝缘电力电缆（交联聚乙烯绝缘聚氯乙烯护套电力电缆）","YJLV-0.6/1 3×16+1×10","2022年3月17日","绝缘热收缩","山东省产品质量检验研究院"]
[12,"益嘉线缆有限公司","河北省","铝芯交联聚乙烯绝缘聚氯乙烯护套电力电缆（交联聚乙烯绝缘聚氯乙烯护套电力电缆）","YJLV-0.6/1  3×25+1×16","22年9月5日","护套热失重试验","初检机构：河南省产品质量监督检验院\n复检机构：武汉产品质量监督检验所（国家电线电缆产品质量检验检测中心（武汉））","复检仍不合格"]
[13,"河北庆龙线缆有限公司","河北省","额定电压10kV铝芯交联聚乙烯绝缘架空绝缘电缆(铝芯交联聚乙烯绝缘架空电缆)","JKLYJ-10 1×50","2022.05.09","绝缘热延伸","初检机构：山东省产品质量检验研究院\n复检机构：福建省产品质量检验研究院","复检仍不合格"]
[14,"内蒙古奥亚线缆制造有限公司","内蒙古自治区","电力电缆(交联聚乙烯绝缘聚氯乙烯护套电力电缆）","YJV-0.6/1 3×6","2022年05月25日","护套热失重试验","山东省产品质量检验研究院"]
[15,"沈阳锦帆电线电缆有限公司","辽宁省","铜芯聚氯乙烯绝缘聚氯乙烯护套扁形电缆","BVVB 300/500V 2×1.5","2021年06月04日","护套平均厚度","河南省产品质量监督检验院"]
[16,"辽宁沈铁电缆制造有限公司","辽宁省","交联聚乙烯绝缘聚氯乙烯护套电力电缆","YJV-0.6/1 3×6+1×4","2021年9月25日","护套热失重试验","山东省产品质量检验研究院"]
[17,"上海中菱电子有限公司","上海市","聚氯乙烯绝缘软电缆电线(轻型聚氯乙烯护套软线)","60227 IEC 52(RVV) 300/300V 2×0.5","2022.8.19","曲挠试验","初检机构：成都产品质量检验研究院有限责任公司\n复检机构：山东省产品质量检验研究院","复检仍不合格"]
[18,"江苏江帆电缆科技有限公司","江苏省","铜芯交联聚乙烯绝缘聚氯乙烯护套电力电缆（交联聚乙烯绝缘聚氯乙烯护套电力电缆）","YJV-0.6/1 4×4","2022年3月28日","护套热失重试验","山东省产品质量检验研究院"]
[19,"江苏津达线缆有限公司","江苏省","交联聚乙烯绝缘聚氯乙烯护套电力电缆","YJV-0.6/1 3×16+1×10","2022年7月15日","绝缘热延伸","初检机构：福建省产品质量检验研究院\n复检机构：江苏省产品质量监督检验研究院","复检仍不合格"]
[20,"张家港市塘市电线厂","江苏省","聚氯乙烯绝缘电线电缆(普通聚氯乙烯护套软线)","60227 IEC 53 (RVV) 300/500V 2×2.5","2022.9.3","绝缘平均厚度,绝缘最薄处厚度*","成都产品质量检验研究院有限责任公司"]
[21,"江苏奥力达线缆科技有限公司","江苏省","聚氯乙烯绝缘软电缆电线(轻型聚氯乙烯护套软线)","60227 IEC 52(RVV) 300/300V 2×0.5","2022年9月16日/ALD-20220916","绝缘最薄处厚度*","成都产品质量检验研究院有限责任公司"]
[22,"无锡市宇辉电缆有限公司","江苏省","电力电缆（交联聚乙烯绝缘聚氯乙烯护套电力电缆）","YJV-0.6/1 3×4+1×2.5","2022年8月6日","绝缘老化前后抗张强度变化率,绝缘老化前后断裂伸长率变化率","福建省产品质量检验研究院"]
[23,"高邮市德尔门特电器厂","江苏省","轻型聚氯乙烯护套软线","60227 IEC 52 （RVV） 300/300V  2×0.5","2022.06.27","绝缘老化前断裂伸长率,绝缘老化后断裂伸长率","初检机构：武汉产品质量监督检验所(国家电线电缆产品质量检验检测中心（武汉）)\n复检机构：成都产品质量检验研究院有限责任公司","复检仍不合格"]
[24,"江苏江缆科技有限公司","江苏省","普通聚氯乙烯护套软线","60227 IEC 53(RVV) 300/500V 3×1","2022年7月7日","绝缘老化前断裂伸长率,绝缘老化后断裂伸长率","武汉产品质量监督检验所(国家电线电缆产品质量检验检测中心（武汉）)"]
[25,"江苏华峰电缆有限公司","江苏省","交联聚乙烯绝缘聚氯乙烯护套电力电缆","YJV-0.6/1KV 3×16+1×10（YJV-0.6/1 3×16+1×10）","2022.4.27","绝缘热收缩","初检机构：武汉产品质量监督检验所(国家电线电缆产品质量检验检测中心（武汉）)\n复检机构：成都产品质量检验研究院有限责任公司","复检仍不合格"]
[26,"南京华石电缆有限公司","江苏省","一般用途单芯软导体无护套电缆","60227 IEC 02（RV） 450/750V 1×1.5","2022.8.9","绝缘平均厚度,绝缘最薄处厚度*","武汉产品质量监督检验所(国家电线电缆产品质量检验检测中心（武汉）)"]
[27,"江苏闽商光电通讯设备有限公司","江苏省","聚氯乙烯绝缘软电缆（普通聚氯乙烯护套软线）","53 RVV 300/500V 2×1.0（60227 IEC 53（RVV）300/500V 2×1）","2022年06月","护套平均厚度,护套最薄处厚度,绝缘老化前抗张强度,绝缘老化前断裂伸长率,绝缘老化后抗张强度,绝缘老化后断裂伸长率","福建省产品质量检验研究院"]
[28,"江苏迅达线缆有限公司","江苏省","普通聚氯乙烯护套软线","60227 IEC 53（RVV）300/500V 3×2.5","2022.07.23","绝缘最薄处厚度*,导体电阻*","福建省产品质量检验研究院"]
[29,"江苏中建电缆有限公司","江苏省","聚氯乙烯绝缘聚氯乙烯护套电力电缆","VV-0.6/1 4×4","2022年8月31日","绝缘老化前抗张强度,绝缘老化后抗张强度","初检机构：福建省产品质量检验研究院\n复检机构：山东省产品质量检验研究院","复检仍不合格"]
[30,"扬州天和线缆有限公司","江苏省","普通聚氯乙烯护套软线","60227 IEC 53(RVV) 300/500V 2×0.75","2022-9-4","导体电阻*","江苏省产品质量监督检验研究院"]
[31,"余姚市圣辉电器厂","浙江省","聚氯乙烯绝缘软电缆电线(普通聚氯乙烯护套软线)","60227 IEC 53(RVV) 300/500V 3×0.75","2022.9.1","绝缘老化前抗张强度,绝缘老化前断裂伸长率,绝缘老化后抗张强度,绝缘老化后断裂伸长率","成都产品质量检验研究院有限责任公司"]
[32,"温岭朝棋线缆有限公司","浙江省","聚氯乙烯绝缘软电缆电线（普通聚氯乙烯护套软线）","60227 IEC 53(RVV) 300/500V 2×0.75","2022年7月28日","绝缘老化前断裂伸长率,绝缘老化后断裂伸长率","成都产品质量检验研究院有限责任公司"]
[33,"嘉兴市净湘电线厂","浙江省","聚氯乙烯绝缘无护套电缆（一般用途单芯硬导体无护套电缆）","60227 IEC 01(BV) 450/750V 1×1.5","2022年8月10日","导体电阻*","成都产品质量检验研究院有限责任公司"]
[34,"台州瑞耀电器有限公司","浙江省","聚氯乙烯绝缘软电缆电线（普通聚氯乙烯护套软线）","60227 IEC 53(RVV) 300/500V 3×0.75","2022年6月9日","曲挠试验","初检机构：成都产品质量检验研究院有限责任公司\n复检机构：山东省产品质量检验研究院","复检仍不合格"]
[35,"浙江三信网络科技有限公司","浙江省","聚氯乙烯绝缘软电缆电线（普通聚氯乙烯护套软线）","60227 IEC 53(RVV) 300/500V 2×1.5","2022年08月26日","绝缘平均厚度,绝缘最薄处厚度*","成都产品质量检验研究院有限责任公司"]
[36,"湖州欧利亚机电科技有限公司","浙江省","聚氯乙烯绝缘软电缆电线（普通聚氯乙烯护套软线）","60227 IEC 53(RVV) 300/500V 4×0.75","2022/8/31","导体电阻*","成都产品质量检验研究院有限责任公司"]
[37,"慈溪市烨磊电器厂","浙江省","聚氯乙烯绝缘软电缆电线(普通聚氯乙烯护套软线)","60227 IEC 53(RVV) 300/500V 3×0.75","2022年9月1日","绝缘老化前抗张强度,绝缘老化前断裂伸长率,绝缘老化后断裂伸长率,护套老化前抗张强度,护套老化后抗张强度,曲挠试验","成都产品质量检验研究院有限责任公司"]
[38,"湖州亨鑫电线电缆有限公司","浙江省","交联聚乙烯绝缘聚氯乙烯护套电力电缆","YJLV-0.6/1 3×50+1×25","2022.4.5","绝缘老化前后抗张强度变化率,绝缘老化前后断裂伸长率变化率,绝缘热延伸,绝缘热收缩,护套老化前抗张强度,护套老化后抗张强度","成都产品质量检验研究院有限责任公司"]
[39,"余姚市良炯电线材料厂","浙江省","聚氯乙烯绝缘固定布线用无护套电缆(内部布线用导体温度为70℃的单芯软导体无护套电缆)","60227 IEC 06(RV) 300/500V 1×0.5","2022.9.1","绝缘老化前抗张强度,绝缘老化后抗张强度","成都产品质量检验研究院有限责任公司"]
[40,"舟山市普陀区通源电线电缆厂","浙江省","聚氯乙烯绝缘无护套电缆电线(一般用途单芯硬导体无护套电缆)","60227 IEC 01(BV) 450/750V 1×6","20220108","绝缘老化前抗张强度,绝缘老化后抗张强度","成都产品质量检验研究院有限责任公司"]
[41,"温州市鸿光电线厂","浙江省","聚氯乙烯绝缘无护套电缆电线(内部布线用导体温度为70℃的单芯软导体无护套电缆)","60227 IEC 06(RV) 300/500V 1×0.75","2021.11.28","导体电阻*","成都产品质量检验研究院有限责任公司"]
[42,"温岭市锦博线缆有限公司","浙江省","聚氯乙烯绝缘软电缆电线(普通聚氯乙烯护套软线)","60227 IEC 53(RVV) 300/500V 3×1","2022.7.9","护套热失重试验,曲挠试验","武汉产品质量监督检验所(国家电线电缆产品质量检验检测中心（武汉）)"]
[43,"浙江东瑞线缆有限公司","浙江省","聚氯乙烯绝缘无护套电线电缆（一般用途单芯硬导体无护套电缆）","60227 IEC 01(BV) 450/750V 1×2.5","2022.06.25","导体电阻*","成都产品质量检验研究院有限责任公司"]
[44,"浙江秦山电缆有限公司","浙江省","铜芯交联聚乙烯绝缘聚氯乙烯护套电力电缆（交联聚乙烯绝缘聚氯乙烯护套电力电缆）","YJV 0.6/1kV 2*6+1*4 mm²（YJV-0.6/1 2×6+1×4）","2022年9月16日/QS2022091601","绝缘平均厚度,绝缘最薄处厚度*","江苏省产品质量监督检验研究院"]
[45,"安徽华上电缆科技有限公司","安徽省","交联聚乙烯绝缘聚氯乙烯护套电力电缆","YJV-0.6/1 3×10","2022.06.17/20220617118003.1","护套热失重试验","初检机构：武汉产品质量监督检验所(国家电线电缆产品质量检验检测中心（武汉）)\n复检机构：江苏省产品质量监督检验研究院","复检仍不合格"]
[46,"天长市海纳电气有限公司","安徽省","普通聚氯乙烯护套软线","60227 IEC 53(RVV) 300/500V 2×1.5","2021.07.18","绝缘老化前断裂伸长率,绝缘老化后断裂伸长率","武汉产品质量监督检验所(国家电线电缆产品质量检验检测中心（武汉）)"]
[47,"合肥永飞电气有限责任公司","安徽省","普通聚氯乙烯护套软线","60227 IEC 53(RVV) 300/500V 3×2.5","2022.9.1","绝缘平均厚度,绝缘最薄处厚度*","山东省产品质量检验研究院"]
[48,"安徽宏林仪表线缆有限公司","安徽省","聚氯乙烯绝缘聚氯乙烯护套电力电缆","VV-0.6/1 2×2.5","2022.8","绝缘老化前断裂伸长率,绝缘老化后断裂伸长率","山东省产品质量检验研究院"]
[49,"安徽通能电气有限公司","安徽省","普通聚氯乙烯护套软线","60227 IEC 53(RVV) 300/500V 3×1.5","2022年8月28号","绝缘老化前抗张强度,绝缘老化前后抗张强度变化率,护套老化前抗张强度,护套老化后抗张强度,护套老化前后抗张强度变化率,护套老化后断裂伸长率,护套老化前后断裂伸长率变化率","山东省产品质量检验研究院"]
[50,"安徽睿昕电气科技有限公司","安徽省","交联聚乙烯绝缘聚氯乙烯护套电力电缆","YJV 600/1000V 4×10(YJV-0.6/1 4×10)","2022.9.2","绝缘热延伸,绝缘热收缩","山东省产品质量检验研究院"]
[51,"安徽万万电缆有限公司","安徽省","电缆（聚氯乙烯绝缘聚氯乙烯护套控制电缆）","KVV-450/750 2×1.5","2022.8.20","导体电阻*","武汉产品质量监督检验所(国家电线电缆产品质量检验检测中心（武汉）)"]
[52,"安徽省绿环电气股份有限公司","安徽省","聚氯乙烯绝缘聚氯乙烯护套电力电缆","VV-0.6/1 2×2.5","2022.08","绝缘老化前断裂伸长率,绝缘老化后断裂伸长率","武汉产品质量监督检验所(国家电线电缆产品质量检验检测中心（武汉）)"]
[53,"福建省漳州信德士电缆有限公司","福建省","聚氯乙烯绝缘软线电缆（轻型聚氯乙烯护套软线）","60227IEC52(RVV)300/300V 0.75㎜² (60227 IEC 52(RVV) 300/300V 2×0.75)","2022年4月18日","曲挠试验","成都产品质量检验研究院有限责任公司"]
[54,"福建省泉州众利讯电缆有限公司","福建省","聚氯乙烯绝缘软电缆电线（普通聚氯乙烯护套软线）","60227 IEC 53(RVV) 300/500V 2×1.5","2022.6.23","护套热失重试验","初检机构：成都产品质量检验研究院有限责任公司\n复检机构：山东省产品质量检验研究院","复检仍不合格"]
[55,"江西同为科技有限公司","江西省","普通聚氯乙烯护套软线","60227 IEC 53(RVV) 300/500V 3×1.5","2022/8/25","绝缘平均厚度,绝缘最薄处厚度*,绝缘老化前断裂伸长率,绝缘老化前后断裂伸长率变化率","初检机构：山东省产品质量检验研究院\n复检机构：福建省产品质量检验研究院","复检仍不合格"]
[56,"江西人民线缆科技集团有限公司","江西省","交联聚乙烯绝缘聚氯乙烯护套电力电缆","YJV-0.6/1 2×2.5","2022年5月13日","绝缘老化前后抗张强度变化率,绝缘老化前后断裂伸长率变化率","初检机构：武汉产品质量监督检验所(国家电线电缆产品质量检验检测中心（武汉）)\n复检机构：江苏省产品质量监督检验研究院","复检仍不合格"]
[57,"阳谷昌辉电缆有限公司","山东省","电力电缆（交联聚乙烯绝缘聚氯乙烯护套电力电缆）","YJLV 0.6/1KV 3*16mm²（YJLV-0.6/1 3×16）","2022年04月02日/2022040201","绝缘热收缩","初检机构：江苏省产品质量监督检验研究院\n复检机构：成都产品质量检验研究院有限责任公司","复检仍不合格"]
[58,"山东纪凯电缆科技有限公司","山东省","电力电缆(交联聚乙烯绝缘聚氯乙烯护套电力电缆)","YJV 3×35+1×16mm² 0.6/1kV(YJV-0.6/1 3×35+1×16)","2022年02月20日","绝缘老化前后断裂伸长率变化率,护套热失重试验","初检机构：江苏省产品质量监督检验研究院\n复检机构：成都产品质量检验研究院有限责任公司","复检仍不合格"]
[59,"山东德通线缆有限公司","山东省","聚氯乙烯绝缘电力电缆（聚氯乙烯绝缘聚氯乙烯护套电力电缆）","VLV-0.6/1 3×16+1×10","2022年09月6日/2022090601","绝缘平均厚度,绝缘最薄处厚度*","初检机构：河南省产品质量监督检验院\n复检机构：江苏省产品质量监督检验研究院","复检仍不合格"]
[60,"曲阜市鲁新线缆有限公司","山东省","电力电缆（额定电压1kV铝芯交联聚乙烯绝缘架空电缆）","JKLYJ0.6/1 1×70（JKLYJ-1 1×70）","2022年02月21日/20220221001","绝缘热收缩","河南省产品质量监督检验院"]
[61,"河南豫云鑫电缆有限公司","河南省","聚氯乙烯绝缘电线(铝芯聚氯乙烯绝缘电缆)","BLV 450/750V 1×4","2022.06.10","绝缘老化前抗张强度,绝缘老化后抗张强度","武汉产品质量监督检验所(国家电线电缆产品质量检验检测中心（武汉）)"]
[62,"虹雁电缆有限公司","河南省","聚氯乙烯绝缘无护套电线电缆(一般用途单芯硬导体无护套电缆)","60227 IEC 01(BV) 450/750V 1×1.5","2022年08月18日","绝缘老化前抗张强度,绝缘老化后抗张强度,绝缘老化后断裂伸长率","武汉产品质量监督检验所(国家电线电缆产品质量检验检测中心（武汉）)"]
[63,"河南铭航电缆有限公司","河南省","聚氯乙烯绝缘无护套电线（一般用途单芯硬导体无护套电缆）","60227 IEC 01（BV）450/750V 1×2.5","2022-9-25","绝缘老化前抗张强度,绝缘老化后抗张强度","河南省产品质量监督检验院"]
[64,"河南申贝实业有限公司","河南省","电线电缆（普通聚氯乙烯护套软线）","60227IEC53(RVV) 300/500V 2X1.5（60227 IEC 53(RVV) 300/500V 2×1.5）","2022年4月17日","护套热失重试验","江苏省产品质量监督检验研究院"]
[65,"河南宏通电缆有限公司","河南省","电力电缆（交联聚乙烯绝缘钢带铠装聚氯乙烯护套电力电缆）","YJLV22 0.6/1KV 3*25+1*16mm² (YJLV22-0.6/1 3×25+1×16)","2022年9月18日","绝缘热延伸","初检机构：江苏省产品质量监督检验研究院\n复检机构：成都产品质量检验研究院有限责任公司","复检仍不合格"]
[66,"河南郑十实业有限公司","河南省","铝芯聚氯乙烯绝缘聚氯乙烯护套扁形电缆","BLVVB 300/500V 2×4mm²(BLVVB 300/500V 2×4)","2022.08.18","护套热失重试验","初检机构：江苏省产品质量监督检验研究院\n复检机构：武汉产品质量监督检验所（国家电线电缆产品质量检验检测中心（武汉））","复检仍不合格"]
[67,"河南盛达电缆有限公司","河南省","交联聚乙烯绝缘电力电缆（交联聚乙烯绝缘聚氯乙烯护套电力电缆）","YJLV 0.6/1KV 4×35mm²（YJLV-0.6/1 4×35）","2022年5月20日","绝缘热收缩","初检机构：江苏省产品质量监督检验研究院\n复检机构：成都产品质量检验研究院有限责任公司","复检仍不合格"]
[68,"河南圣源线缆有限公司","河南省","电力电缆(交联聚乙烯绝缘聚氯乙烯护套电力电缆)","YJV 0.6/1kV 3×16(YJV-0.6/1 3×16)","2022年4月25日","绝缘热收缩","江苏省产品质量监督检验研究院"]
[69,"湖北汉邦电缆有限公司","湖北省","聚氯乙烯绝缘无护套电线（一般用途单芯硬导体无护套电缆）","60227 IEC 01 (BV) 450/750V 1×2.5","2022/8/9","绝缘平均厚度,绝缘老化前断裂伸长率,绝缘老化后断裂伸长率","山东省产品质量检验研究院"]
[70,"湖南广顺电缆有限公司","湖南省","铜芯聚氯乙烯绝缘无护套电线电缆（一般用途单芯硬导体无护套电缆）","60227 IEC 01 (BV) 450/750V 1×6","2022.06.16","绝缘最薄处厚度*","初检机构：武汉产品质量监督检验所(国家电线电缆产品质量检验检测中心（武汉）)\n复检机构：成都产品质量检验研究院有限责任公司","复检仍不合格"]
[71,"湖南丰旭线缆有限公司","湖南省","聚氯乙烯绝缘聚氯乙烯护套软电缆电线(普通聚氯乙烯护套软线)","60227 IEC 53 (RVV) 300/500V 2×1.5","20220401","绝缘最薄处厚度*,绝缘老化前断裂伸长率,绝缘老化后断裂伸长率","武汉产品质量监督检验所(国家电线电缆产品质量检验检测中心（武汉）)"]
[72,"湖南正威小桥电缆有限公司","湖南省","聚氯乙烯绝缘无护套电线(铜芯聚氯乙烯绝缘软电缆)","BVR 450/750V 1×4","2022-8-25","绝缘老化前抗张强度,绝缘老化后抗张强度","武汉产品质量监督检验所(国家电线电缆产品质量检验检测中心（武汉）)"]
[73,"耒阳市凤凰电线电缆厂","湖南省","铜芯聚氯乙烯绝缘软电缆","BVR 450/750V 1×2.5","2022-02-26","绝缘最薄处厚度*","初检机构：武汉产品质量监督检验所(国家电线电缆产品质量检验检测中心（武汉）)\n复检机构：江苏省产品质量监督检验研究院","复检仍不合格"]
[74,"湖南盛世电线电缆有限公司","湖南省","一般用途单芯硬导体无护套电缆","60227 IEC 01(BV) 450/750V 1×1.5","2022年07月26日","导体电阻*","武汉产品质量监督检验所(国家电线电缆产品质量检验检测中心（武汉）)"]
[75,"中山市享德利电线有限公司","广东省","聚氯乙烯绝缘软电缆电线（普通聚氯乙烯护套软线）","60227 IEC 53(RVV) 300/500V 3×0.75","2022-09-06","绝缘最薄处厚度*,绝缘老化前断裂伸长率,绝缘老化后断裂伸长率,护套老化前抗张强度,护套老化前断裂伸长率,护套老化后抗张强度,护套老化后断裂伸长率","成都产品质量检验研究院有限责任公司"]
[76,"广东瑞狮电线电缆有限公司","广东省","普通聚氯乙烯护套软线","60227 IEC 53(RVV) 300/500V 3×1","2022-09-10","曲挠试验","初检机构：成都产品质量检验研究院有限责任公司\n复检机构：山东省产品质量检验研究院","复检仍不合格"]
[77,"中山市琪锐电线电缆有限公司","广东省","聚氯乙烯绝缘软电缆电线（轻型聚氯乙烯护套软线）","60227 IEC 52(RVV) 300/300V 2×0.75","2022年9月7日","绝缘老化前断裂伸长率,绝缘老化后断裂伸长率,护套老化后抗张强度","成都产品质量检验研究院有限责任公司"]
[78,"江门市普州电器有限公司","广东省","聚氯乙烯绝缘软电缆电线（普通聚氯乙烯护套软线）","60227 IEC 53（RVV） 300/500V 3×0.75","2022-8-5","绝缘平均厚度,绝缘最薄处厚度*,绝缘老化前后抗张强度变化率,绝缘老化后断裂伸长率,绝缘老化前后断裂伸长率变化率,护套老化后抗张强度,护套老化前后抗张强度变化率,护套老化后断裂伸长率,护套老化前后断裂伸长率变化率","成都产品质量检验研究院有限责任公司"]
[79,"广州市白云人民电缆有限公司","广东省","铜芯聚氯乙烯绝缘聚氯乙烯护套圆形电缆","BVV 300/500V 1×4","2022年05月31日","绝缘最薄处厚度*","福建省产品质量检验研究院"]
[80,"广东缆之佳线缆有限公司","广东省","聚氯乙烯绝缘软电缆电线（铜芯聚氯乙烯绝缘聚氯乙烯护套软电缆）","RVV 300/500V 4×6","2022年09月03日","绝缘老化前断裂伸长率,绝缘老化后断裂伸长率","初检机构：福建省产品质量检验研究院\n复检机构：江苏省产品质量监督检验研究院","复检仍不合格"]
[81,"广东粤缆电线电缆有限公司","广东省","铜芯交联聚乙烯绝缘聚氯乙烯护套阻燃C类电力电缆（交联聚乙烯绝缘聚氯乙烯护套阻燃C类电力电缆）","ZC-YJV-0.6/1 4×16+1×10","2022-5-16","护套热失重试验","初检机构：福建省产品质量检验研究院\n复检机构：山东省产品质量检验研究院","复检仍不合格"]
[82,"广东广深电缆有限公司","广东省","普通聚氯乙烯护套软线","60227 IEC 53(RVV) 300/500V 3×2.5","2021.12.29","护套热失重试验,曲挠试验","武汉产品质量监督检验所(国家电线电缆产品质量检验检测中心（武汉）)"]
[83,"韶关市韶龙电线电缆科技有限公司","广东省","铜芯聚氯乙烯绝缘软电缆","BVR 450/750V 1×2.5","2022年09月06日","导体电阻*","武汉产品质量监督检验所(国家电线电缆产品质量检验检测中心（武汉）)"]
[84,"中山市美滔电子实业有限公司","广东省","聚氯乙烯绝缘无护套电缆电线（内部布线用导体温度为90℃的单芯软导体无护套电缆）","60227 IEC 08(RV-90) 300/500V 1×0.5","2022.06.02","绝缘老化前后抗张强度变化率,绝缘老化后断裂伸长率,绝缘老化前后断裂伸长率变化率","武汉产品质量监督检验所(国家电线电缆产品质量检验检测中心（武汉）)"]
[85,"深圳市国信达科技股份有限公司","广东省","普通聚氯乙烯护套软线（轻型聚氯乙烯护套软线）","60227 IEC 52 (RVV) 300/300V 2×0.75","2022-8-17","绝缘老化前断裂伸长率,绝缘老化后断裂伸长率","初检机构：武汉产品质量监督检验所(国家电线电缆产品质量检验检测中心（武汉）)\n复检机构：江苏省产品质量监督检验研究院","复检仍不合格"]
[86,"广西亮朗线缆有限公司","广西壮族自治区","铜芯聚氯乙烯绝缘聚氯乙烯护套圆形布电线(铜芯聚氯乙烯绝缘聚氯乙烯护套圆形电缆)","BVV 300/500V 1×4","2022年4月29日","绝缘老化前抗张强度,绝缘老化后抗张强度","武汉产品质量监督检验所(国家电线电缆产品质量检验检测中心（武汉）)"]
[87,"广西梧州华光电线电缆有限公司","广西壮族自治区","铜芯聚氯乙烯绝缘软电缆","BVR 450/750V 1×2.5","2022年8月24日","导体电阻*","武汉产品质量监督检验所(国家电线电缆产品质量检验检测中心（武汉）)"]
[88,"重庆金龙电线电缆有限公司","重庆市","铝芯聚氯乙烯绝缘电力电缆（聚氯乙烯绝缘聚氯乙烯护套电力电缆）","VLV-0.6/1 4×35","2022年8月16日/8/16","绝缘平均厚度","武汉产品质量监督检验所(国家电线电缆产品质量检验检测中心（武汉）)"]
[89,"四川省川北电缆有限责任公司","四川省","聚氯乙烯绝缘聚氯乙烯护套控制电缆","KVV-450/750 7×2.5","2022年7月15日","绝缘老化前断裂伸长率,绝缘老化后断裂伸长率","武汉产品质量监督检验所(国家电线电缆产品质量检验检测中心（武汉）)"]
[90,"四川晴乐线缆集团有限公司","四川省","交联聚乙烯绝缘聚氯乙烯护套电力电缆","YJV-0.6/1 5×4","2022.07.24","绝缘热延伸","武汉产品质量监督检验所(国家电线电缆产品质量检验检测中心（武汉）)"]
[91,"云南山茶花电线电缆有限公司","云南省","铜芯聚氯乙烯绝缘无护套电线（铜芯聚氯乙烯绝缘软电缆）","BVR 450/750V 1×10","2022年9月2日","绝缘平均厚度,绝缘最薄处厚度*","初检机构：武汉产品质量监督检验所(国家电线电缆产品质量检验检测中心（武汉）)\n复检机构：江苏省产品质量监督检验研究院","复检仍不合格"]
[92,"昆明南工电线电缆有限公司","云南省","聚氯乙烯绝缘电线（铜芯聚氯乙烯绝缘软电缆）","BVR 450/750V 1×6","2021年5月22日","绝缘最薄处厚度*","初检机构：武汉产品质量监督检验所(国家电线电缆产品质量检验检测中心（武汉）)\n复检机构：河南省产品质量监督检验院","复检仍不合格"]
[93,"陕西亿缆电力电缆有限公司","陕西省","铜芯交联聚乙烯绝缘聚氯乙烯护套电力电缆（交联聚乙烯绝缘聚氯乙烯护套阻燃C类电力电缆）","ZC-YJV  5*10 0.6/1KV（ZC-YJV-0.6/1 5×10）","2022.05.06","成束阻燃性能*","江苏省产品质量监督检验研究院"]
[null,"注：1.按产品及行政区域排序。\n    2.复检仍不合格，指产品初检不合格，企业提出复检申请，经复检产品仍不合格。\n    3.加*号的项目为安全项目。"]